## P1
承 认 书
SPECIFICATION FOR APPROVAL
客 户
MEESSERS
| 品 名 | 焊锡线 Sn63/Pb37 DIA:Φ0.5~2.0mm FLUX：1.8% | 客户确认印
| PATNNNAER |  | APPROVED CHOP
客户料号
CUSTOMER
使用机种
MODEL.NO.
同创料号
TF.P/N
提出责任者
APPROVER
| 提出日期 | 2010-09-18
SENDING
深圳市明辉焊锡制品有限公司
| 公司地址：广东省深圳市宝安大道固戍路段华万工业园B栋 |  | 邮编P.C:518102
| 电话：(0755) 29963752 29603889 29603886 29963753 |  | 传真：(0755) 29963987 29603883

## P2
深圳市明辉焊锡制品有限公司
地 址：广东省深圳市宝安区50区新安五路129号
电 话：（0755）27922767 27922687 传真：（0755）27922260
检测项目、技术要求及结果
金属部分
产品名称 | 焊锡丝 | 规 格 |  | Sn63/Pb37 DIA:Φ0.5~2.0mm FLUX:1.8%
序号 | 检测项目 | 技术(含量)要求(Wt%) |  | 实测结果 | 单项结论
合金成分
1 | 锡（Sn） | 标称值（63)±3% |  | 60.15 | 合格
2 | 铅（Pb） | 余量 |  | 余量 | /
杂质污染极限
3 | 锑(Sb) | <0.01 |  | 0.0017 | 合格
4 | 铁(Fe) | <0.02 | <0.02 | 0.0022 | 合格
5 | 砷(As) | <0.03 | <0.03 | 0.0015 | 合格
6 | 铜(Cu) | <0.03 | <0.03 | 0.0013 | 合格
7 | 锌(Zn) | <0.002 | <0.002 | 0.0008 | 合格
8 | 铝(Al) | <0.005 | <0.005 | 0.0005 | 合格
9 | 镉(Cd) | <0.002 | <0.002 | 0.0005 | 合格
|  |  |  | 检验员 | 核准
李周寅

## P3
深圳市明辉焊锡制品有限公司
地 址：广东省深圳市宝安区50区新安五路129号
电 话：（0755）27922767 27922687 传真：（0755）27922260
树脂芯焊剂部分
序号 | 检测项目 | 标准要求 | 实测结果 | 单项结论
1 | 助焊剂含量 | 1.8%±0.2% | 1.82% | 合格
2 | 焊剂连续性 | 焊剂含量均匀、不应有断空现象 | 同要求 | 合格
3 | 含氯量（Wt%） | 0.1~0.5 | 0.116 | 合格
4 | 铜板腐蚀（4d） | 合格（与标准板比较无明显差异或腐蚀迹象） | 无腐蚀迹象 | 合格
5 | 铜镜腐蚀 | 无露底现象 | 铜膜无腐蚀 | 合格
6 | 绝缘电阻(Ω) | ≥1×1011 | 4.89×1012 | 合格
7 | 水溶性电阻(Ω.cm) | ≥5×104 | 5.01×104 | 合格
8 | 扩展率.% | ≥75 | 86.8 | 合格
9 | 残留物干燥度 | 粉末能容易地从任一试片上除去 | 符合要求 | 合格
10 | 溶点 | 183℃ | 183℃ | 合格
|  |  | 检验员 | 核准
李周寅

## P4 1KG
深圳市明辉焊锡制品有限公司
地 址：广东省深圳市宝安区50区新安五路129号
电 话：（0755）27922767 27922687 传真：（0755）27922260
包 装 及 标 记
1、单位包装：
1、卷状包装，塑料卷轴芯
2、标签纸，标明产品之合金成份、线径、含松香量、单位毛重
3、每卷外包一张包纸保护产品
4、毛重：1KG（±5G）
2、外箱包装：
1、纸箱包装：35.5cm(长）×14cm（宽）×7cm(高）
2、每箱10卷，每箱毛重10.2KG
3、检验合格标签
4、贴有产品标签明产品之合金成份线径、含松香量、单位毛重
3、包装标准
1、标签明确、齐全
2、锡线绕制整齐、均匀、不纠结、不压扁
3、锡线保持表面干净及完整
4、锡线保证有一定的边续长度