## P1
承 认 书
SPECIFICATION FOR APPROVAL
客 户
MEESSERS
| 品 名 | 锡条 Sn63Pb37 | 客户确认印
| PATNNNAER |  | APPROVED CHOP
客户料号
CUSTOMER
使用机种
MODEL.NO.
明辉料号
TF.P/N
提出责任者
APPROVER
| 提出日期 | 2011-02-17
SENDING
深圳市明辉焊锡制品有限公司
| 公司地址：深圳市宝安50区新安五路129号2楼 |  | 邮编P.C:518102
| 电话：(0755) 27922767 27922687 |  | 传真：(0755)27922260

## P2
深圳市明辉焊锡制品有限公司
地 址：广东省深圳市宝安50区新安五路129号2楼
电 话：（0755）27922767 27922687 传真：（0755）27922260
检测项目、技术要求及结果
产品名称 | 锡条 | 规 格 |  | Sn63Pb37
序号 | 检测项目 | 技术(含量)要求(Wt%) |  | 实测结果 | 单项结论
合金成分
1 | 锡（Sn） | 标称值（63）±3% |  | 60.25 | 合格
2 | 铅（Pb） | 余量 |  | 余量 | /
杂质污染极限
3 | 锑(Sb) | <0.01 |  | 0.0013 | 合格
4 | 铁(Fe) | <0.02 | <0.02 | 0.0023 | 合格
5 | 砷(As) | <0.03 | <0.03 | 0.0016 | 合格
6 | 铜(Cu) | <0.03 | <0.03 | 0.0034 | 合格
7 | 锌(Zn) | <0.002 | <0.002 | 0.0006 | 合格
8 | 铝(Al) | <0.005 | <0.005 | 0.0007 | 合格
9 | 镉(Cd) | <0.002 | <0.002 | 0.0004 | 合格
|  |  |  | 检验员 | 核准
李周寅

## P3
深圳市明辉焊锡制品有限公司
地 址：广东省深圳市宝安50区新安五路129号2楼
电 话：（0755）27922767 27922687 传真：（0755）27922260
锡条：Sn63Pb37
产品特性测试：
温度适用范围 |  | 抗氧化性能 | 锡渣量 | 结论
230℃-260℃ |  | 高 | 少 | 合格
注：测试方法是以0℃-650℃的中型锡炉作为测试工具，经过8H 的试验后得
出的结论。
包 装 及 标 记
1、外箱包装：
1、纸箱包装：35cm(长）×17cm（宽）×7.5cm(高）
2、每箱净重25KG（±20G）
注：加盖有“产品检验专用章”方为有效。
|  |  | 检验员 | 核准
李周寅